## 様式
施 工 段 階 検 査 記 録 | [5 empty] | 検査番号：
検査年月日：
工事番号 |  | 工事名 |  |  | 検査担当者名
検査工種 |  |  | 検査箇所 |  | 施工会社名
種別 | 検査項目 |  |  | 規格 | 検査 結果 | 備 考 |  | ○
☓
特記事項
作業所長

## 記入例
施 工 段 階 検 査 記 録 | [6 empty] | 検査番号：施-01
検査年月日：2005年11月11日
工事番号 | ○○-○○ | 工事名 | ○○○○工事 |  |  | 検査担当者名 |  | 光南 太郎
検査工種 | 鉄筋工 |  | 検査箇所 | L型擁壁底版 №0～№1 |  | 施工会社名 |  | ○○鉄筋工業(有)
種別 | 検査項目 |  |  |  | 規格 | 検査 結果 | 備 考 |  |  | ○
F1 | 鉄筋径 |  |  |  | D16 | ○ |  |  |  | ☓
| ピッチ |  |  |  | ＠200 | ○
| 本数 |  |  |  | 100本 | ○
| 継手長さ |  |  |  | 640mm | ☓ | 継手長さ不足有り
| 継手位置 |  |  |  | 千鳥 | ○
| かぶり |  |  |  | 70mm | ○
| スペッサー個数 |  |  |  | 底版 4個/㎡ | ○
特記事項 | F1鉄筋20本継手長さ不足有り、取替え指示。詳細は不適合品発生処理記録に記載。
作業所長
付録－2
記入例